## pH 9.2
Time | Stream | Name | Na [mg/l] | Cl [mg/l] | SO4 [mg/L] | Ca [mg/l] | SiO2 [mg/l] | DIT-M Cl [mg/L] | fortynding | DIT-M | con | pH
0 | Feed | M-9.2-0-F | 301 | 137 | 71 | 7.9 | 40.4 | 9.4 | 25 | 235 | 1339 | 9.11
3.5 | Feed | M-9.2-3,5-F | 344 | 131 | 98 | 24 | 42.9 | 6.8 | 25 | 170 | 1527 | 9.19
3.5 | Permeate | M-9.2-3,5-P | 173 | 132 |  | 5.2 | 33.8 | 9 | 25 | 225 | 813
5 | Feed | M-9.2-5-F | 390 | 132 | 126 | 29 | 42.2 | 9.7 | 25 | 242.5 | 1708 | 9.23
5 | Permeate | M-9.2-5-P | 194 | 136 |  | 5.8 | 35.5 | 10.2 | 25 | 255 | 882 | 8.56
6 | Feed | M-9.2-6-F | 425 | 131 | 150 | 34 | 45.3 | 9.4 | 25 | 235 | 1856 | 9.24
6 | Permeate | M-9.2-6-P | 200 | 134 |  | 5.8 | 41.3 | 9.2 | 25 | 230 | 945 | 8.57
7 | Feed | M-9.2-7-F | 473 | 128 | 182 | 40 | 48.4 | 9.2 | 25 | 230 | 2050 | 9.28
7 | Permeate | M-9.2-7-P | 222 | 137 |  | 6.5 | 37.3 |  | 25 | 0 | 1027 | 8.58
8 | Feed | M-9.2-8-F | 520 | 120 | 215 | 46 | 50.2 | 7.5 | 25 | 187.5 | 2350 | 9.32
8 | Permeate | M-9.2-8-P | 250 | 136 |  | 7.2 | 38.3 |  | 25 | 0 | 1130 | 8.59
8.7 | Feed | M-9.2-8,7-F | 625 | 125 | 311 | 30 | 55.4 | 7.1 | 25 | 177.5 | 2710 | 9.29
8.7 | Permeate | M-9.2-8,7-P | 256 | 137 |  | 7.2 | 40.2 | 10 | 25 | 250 | 1133 | 8.63
|  | Bicarbonate | HCO3 [mg/L]
0 | Feed | Bi-M-9.2-0-F | 465
6 | Feed | Bi-M-9.2-6-F | 710
8.7 | Feed | Bi-M-9.2-8,7-F | 963
Note on F4: Susan Ottesen: Kan ikke aflæses
Note on F6: Susan Ottesen: Kan ikke aflæses
Note on F8: Susan Ottesen: Kan ikke aflæses
Note on F10: Susan Ottesen: Kan ikke aflæses
Note on F12: Susan Ottesen: Kan ikke aflæses
Note on F14: Susan Ottesen: Kan ikke aflæses

## pH 10
Time | Stream | Name | Na [mg/l] | Cl [mg/l] | SO4 [mg/L] | Ca [mg/l] | SiO2 [mg/l] | DIT-M Cl [mg/L]
0 | Feed | M-9.2-0-F | 361 | 130 | 71 | 3.2 | 40.7
1.25 | Feed | M-9.2-1,25-F |  |  |  |  | 44.4
1.25 | Permeate | M-9.2-1,25-P |  |  |  |  | 22.4
3 | Feed | M-9.2-3-F | 447 | 122 | 115 | 10 | 48.6
3 | Permeate | M-9.2-3-P | 127 | 118 |  | 1.8 | 25.5
4 | Feed | M-9.2-4-F | 499 | 122 | 137 | 12 | 53.5
4 | Permeate | M-9.2-4-P | 139 | 125 |  | 1.7 | 25.9
5 | Feed | M-9.2-5-F | 571 | 121 | 170 | 14 | 55.7
5 | Permeate | M-9.2-5-P | 156 | 132 |  | 1.9 | 27.3
5.5 | Feed | M-9.2-5,5-F | 639 | 118 | 204 | 16 | 63.2
5.5 | Permeate | M-9.2-5,5-P | 168 | 132 |  | 2.4 | 29.6
6 | Feed | M-9.2-6-F | 692 | 113 | 223 | 17 | 71
6 | Permeate | M-9.2-6-P | 180 | 137 |  | 1.8 | 30.7
6.5 | Feed | M-9.2-6.5-F | 808 | 108 | 274 | 19 | 78.5
6.5 | Permeate | M-9.2-6.5-P | 200 | 141 |  | 2.4 | 32.4
|  | Bicarbonate | HCO3 [mg/L]
0 | Feed | Bi-M-9.2-0-F | 373
4 | Feed | Bi-M-9.2-4-F | 595
6.5 | Feed | Bi-M-9.2-6.5-F | 998
Note on F6: Susan Ottesen: Kan ikke aflæses
Note on F8: Susan Ottesen: Kan ikke aflæses
Note on F10: Susan Ottesen: Kan ikke aflæses
Note on F12: Susan Ottesen: Kan ikke aflæses
Note on F14: Susan Ottesen: Kan ikke aflæses
Note on F16: Susan Ottesen: Kan ikke aflæses

## pH 10.5
Time | Stream | Name | Na [mg/l] | Cl [mg/l] | SO4 [mg/L] | Ca [mg/l] | SiO2 [mg/l] | DIT-M Cl [mg/L] | fortynding | DIT-M
0 | Feed | M-9.2-0-F | 404 | 121 | 69 | 3.6 | 40.1
2.5 | Feed | M-9.2-2,5-F | 511 | 122 | 100 | 4.6 | 49.4
2.5 | Permeate | M-9.2-2,5-P | 110 | 116 |  | 1.2 | 16.9
4 | Feed | M-9.2-4-F | 589 | 122 | 123 | 5.1 | 52.2
4 | Permeate | M-9.2-4-P | 125 | 127 |  | 1.3 | 18.7
5 | Feed | M-9.2-5-F | 662 | 120 | 142 | 5.4 | 61.1
5 | Permeate | M-9.2-5-P | 138 | 134 |  | 1.4 | 19.9
6 | Feed | M-9.2-6-F | 755 | 114 | 168 | 5.7 | 67.2
6 | Permeate | M-9.2-6-P | 154 | 142 |  | 1.5 | 21.5
7 | Feed | M-9.2-7-F | 897 | 108 | 214 | 6.5 | 81.4
7 | Permeate | M-9.2-7-P | 171 | 145 |  | 1.6 | 24
8 | Feed | M-9.2-8-F | 1145 | 94 | 291 | 7.8 | 98
8 | Permeate | M-9.2-8-P | 203 | 147 |  | 1.8 | 26.8
8.17 | Feed | M-9.2-8,17-F |  |  |  |  | 97.7 | 7.2 | 25 | 180
8.17 | Permeate | M-9.2-8,17-P |  |  |  |  | 28
|  | Bicarbonate | HCO3 [mg/L]
0 | Feed | Bi-M-9.2-0-F | 384
6 | Feed | Bi-M-9.2-6-F | 396
9 | Feed | Bi-M-9.2-9-F | 1220
Note on F4: Susan Ottesen: Kan ikke aflæses
Note on F6: Susan Ottesen: Kan ikke aflæses
Note on F8: Susan Ottesen: Kan ikke aflæses
Note on F10: Susan Ottesen: Kan ikke aflæses
Note on F12: Susan Ottesen: Kan ikke aflæses
Note on F14: Susan Ottesen: Kan ikke aflæses
Note on D20: Eva Hansen: Max. værdi for alkalinitetsbestemmelsen.